## Datos
Pirólisis catalítica de biochar — dataset reorganizado (entradas vs. salidas)
Reorganizado a partir de '05_Raw_Original_Dataset_Reference.xlsx'. Datos experimentales sin modificar; solo se reordenan y documentan las variables.
| ENTRADAS (variables independientes) | [5 empty] | SALIDAS — COMPOSICIÓN DE GAS (suma = 1) |  |  |  |  | SALIDAS — SÓLIDO / BIOCHAR (medido después de la pirólisis) |  |  |  | REFERENCIA (derivada, no usar en el modelo)
N° | ORIGEN | CAT | CARGA % | TR | N2 | T (°C) | H2 | CO | CH4 | CO2 | Suma (verif.) | CENIZA | % Solido | PERDIDA AL FUEGO | Suma CENIZA+PERDIDA (verif.) | H2/CO
1 | amazonas | CaO | 5% | 0.25 | 1.066 | 400 | 4.787% | 11.52% | 37.55% | 46.15% | 100% | 15.04% | 61.75% | 84.96% | 100% | 0.4155674
2 | amazonas | CaO | 5% | 0.5 | 2.238 | 400 | 5.761% | 11.09% | 36.37% | 46.79% | 100% | 23.52% | 61.97% | 76.48% | 100% | 0.5196563
3 | amazonas | CaO | 5% | 1 | 4.475 | 400 | 5.354% | 10.05% | 36.95% | 47.64% | 100% | 25.35% | 61.45% | 74.65% | 100% | 0.5327772
4 | amazonas | MgO | 5% | 0.25 | 1.066 | 400 | 3.177% | 12.72% | 40.56% | 43.54% | 100% | 15.04% | 61.75% | 84.96% | 100% | 0.2498428
5 | amazonas | MgO | 5% | 0.5 | 2.238 | 400 | 2.105% | 13.44% | 39.21% | 45.25% | 100% | 23.52% | 61.97% | 76.48% | 100% | 0.1566903
6 | amazonas | MgO | 5% | 1 | 4.475 | 400 | 1.836% | 10.89% | 38.78% | 48.49% | 100% | 25.35% | 61.45% | 74.65% | 100% | 0.1685994
7 | amazonas | No CAT | 5% | 0.25 | 1.066 | 400 | 3.747% | 12.77% | 31.24% | 52.25% | 100% | 15.04% | 61.75% | 84.96% | 100% | 0.2935058
8 | amazonas | No CAT | 5% | 0.5 | 2.238 | 400 | 2.434% | 13.4% | 29.48% | 54.69% | 100% | 23.52% | 61.97% | 76.48% | 100% | 0.181661
9 | amazonas | No CAT | 5% | 1 | 4.475 | 400 | 2.916% | 14.23% | 27.78% | 55.07% | 100% | 25.35% | 61.45% | 74.65% | 100% | 0.2048638
10 | cimitarra | CaO | 10% | 0.25 | 1.066 | 400 | 6.537% | 26.1% | 38.97% | 28.39% | 100% | 26.15% | 49.28% | 73.85% | 100% | 0.2504724
11 | cimitarra | CaO | 10% | 0.5 | 2.238 | 400 | 5.357% | 24.57% | 35.91% | 34.16% | 100% | 38.63% | 27.37% | 61.37% | 100% | 0.2179935
12 | cimitarra | CaO | 10% | 1 | 4.475 | 400 | 6.512% | 23.82% | 33.89% | 35.78% | 100% | 32.35% | 36.03% | 67.65% | 100% | 0.2734467
13 | cimitarra | MgO | 10% | 0.25 | 1.066 | 400 | 3.358% | 14.26% | 39.19% | 43.19% | 100% | 26.15% | 49.28% | 73.85% | 100% | 0.2354823
14 | cimitarra | MgO | 10% | 0.5 | 2.238 | 400 | 2.733% | 12.52% | 37.75% | 46.99% | 100% | 38.63% | 27.37% | 61.37% | 100% | 0.2181968
15 | cimitarra | MgO | 10% | 1 | 4.475 | 400 | 4.514% | 13.08% | 39.4% | 43.01% | 100% | 32.35% | 36.03% | 67.65% | 100% | 0.3452218
16 | cimitarra | No CAT | 10% | 0.25 | 1.066 | 400 | 1.222% | 15.87% | 34.68% | 48.22% | 100% | 26.15% | 49.28% | 73.85% | 100% | 0.07697984
17 | cimitarra | No CAT | 10% | 0.5 | 2.238 | 400 | 0.8714% | 14.42% | 34.94% | 49.77% | 100% | 38.63% | 27.37% | 61.37% | 100% | 0.06044717
18 | cimitarra | No CAT | 10% | 1 | 4.475 | 400 | 1.081% | 12.17% | 35.16% | 51.58% | 100% | 32.35% | 36.03% | 67.65% | 100% | 0.08885578
19 | maceo | CaO | 0% | 0.5 | 1.066 | 400 | 3.852% | 18.04% | 37.69% | 40.42% | 100% | 15.1% | 61.65% | 84.9% | 100% | 0.2135575
20 | maceo | CaO | 0% | 1 | 2.238 | 400 | 3.208% | 18.71% | 37.19% | 40.9% | 100% | 23.71% | 61.6% | 76.29% | 100% | 0.1714594
21 | maceo | CaO | 0% | 0.25 | 4.475 | 400 | 4.043% | 20.18% | 32.86% | 42.92% | 100% | 25.03% | 62.38% | 74.97% | 100% | 0.2003647
22 | maceo | MgO | 0% | 0.5 | 1.066 | 400 | 4.645% | 23.18% | 41.65% | 30.53% | 100% | 32.47% | 33.19% | 67.53% | 100% | 0.2004087
23 | maceo | MgO | 0% | 1 | 2.238 | 400 | 3.739% | 20.45% | 42.76% | 33.05% | 100% | 33.07% | 30.1% | 66.93% | 100% | 0.1828201
24 | maceo | MgO | 0% | 0.25 | 4.475 | 400 | 2.895% | 20.93% | 41.63% | 34.55% | 100% | 30.09% | 27.62% | 69.91% | 100% | 0.1383378
25 | maceo | No CAT | 0% | 0.5 | 1.066 | 400 | 2.305% | 16.52% | 35.85% | 45.33% | 100% | 32.47% | 33.19% | 67.53% | 100% | 0.1395406
26 | maceo | No CAT | 0% | 1 | 2.238 | 400 | 1.447% | 13.98% | 35.02% | 49.55% | 100% | 33.07% | 30.1% | 66.93% | 100% | 0.1035131
27 | maceo | No CAT | 0% | 0.25 | 4.475 | 400 | 3.435% | 15.84% | 35.73% | 44.99% | 100% | 30.09% | 27.62% | 69.91% | 100% | 0.2168692
28 | amazonas | CaO | 5% | 0.25 | 1.066 | 600 | 20.65% | 21.05% | 28.11% | 30.19% | 100% | 17.32% | 66.61% | 82.68% | 100% | 0.981362
29 | amazonas | CaO | 5% | 0.5 | 2.238 | 600 | 18.8% | 13.03% | 30.93% | 37.24% | 100% | 34.84% | 48.58% | 65.16% | 100% | 1.442484
30 | amazonas | CaO | 5% | 1 | 4.475 | 600 | 23.19% | 12.54% | 30.96% | 33.31% | 100% | 37.45% | 46.78% | 62.55% | 100% | 1.848609
31 | amazonas | MgO | 5% | 0.25 | 1.066 | 600 | 18.2% | 21.27% | 31.75% | 28.78% | 100% | 17.32% | 66.61% | 82.68% | 100% | 0.8554228
32 | amazonas | MgO | 5% | 0.5 | 2.238 | 600 | 17.73% | 19.7% | 33.63% | 28.94% | 100% | 34.84% | 48.58% | 65.16% | 100% | 0.8999549
33 | amazonas | MgO | 5% | 1 | 4.475 | 600 | 19.31% | 20.68% | 30.85% | 29.16% | 100% | 37.45% | 46.78% | 62.55% | 100% | 0.9340666
34 | amazonas | No CAT | 5% | 0.25 | 1.066 | 600 | 19.31% | 19.61% | 31.33% | 29.76% | 100% | 17.32% | 66.61% | 82.68% | 100% | 0.9847995
35 | amazonas | No CAT | 5% | 0.5 | 2.238 | 600 | 20.74% | 19.17% | 33.45% | 26.65% | 100% | 34.84% | 48.58% | 65.16% | 100% | 1.08212
36 | amazonas | No CAT | 5% | 1 | 4.475 | 600 | 19.93% | 18.26% | 33.04% | 28.77% | 100% | 37.45% | 46.78% | 62.55% | 100% | 1.091624
37 | cimitarra | CaO | 10% | 0.25 | 1.066 | 600 | 22.38% | 26.57% | 25.04% | 26.01% | 100% | 41.25% | 23.87% | 58.75% | 100% | 0.8422604
38 | cimitarra | CaO | 10% | 0.5 | 2.238 | 600 | 21.31% | 29.61% | 27.43% | 21.65% | 100% | 44.81% | 23.77% | 55.19% | 100% | 0.7196752
39 | cimitarra | CaO | 10% | 1 | 4.475 | 600 | 25.28% | 28.7% | 23.92% | 22.1% | 100% | 42.02% | 32.81% | 57.98% | 100% | 0.8809604
40 | cimitarra | CaO | 5% | 1 | 2.238 | 600 | 28.15% | 22.15% | 26.63% | 23.08% | 100% | 37.45% | 30.57% | 62.55% | 100% | 1.270566
41 | cimitarra | MgO | 10% | 0.25 | 1.066 | 600 | 22.21% | 27.19% | 32.7% | 17.9% | 100% | 41.25% | 23.87% | 58.75% | 100% | 0.8168006
42 | cimitarra | MgO | 10% | 0.5 | 2.238 | 600 | 16.12% | 29.55% | 33.64% | 20.69% | 100% | 44.81% | 23.77% | 55.19% | 100% | 0.5455955
43 | cimitarra | MgO | 10% | 1 | 4.475 | 600 | 16.9% | 31.68% | 33.19% | 18.23% | 100% | 42.02% | 32.81% | 57.98% | 100% | 0.5333223
44 | cimitarra | No CAT | 10% | 0.25 | 1.066 | 600 | 14.34% | 19.38% | 32.71% | 33.57% | 100% | 41.25% | 23.87% | 58.75% | 100% | 0.7395927
45 | cimitarra | No CAT | 10% | 0.5 | 2.238 | 600 | 15.19% | 17.46% | 31.82% | 35.53% | 100% | 44.81% | 23.77% | 55.19% | 100% | 0.8703914
46 | cimitarra | No CAT | 10% | 1 | 4.475 | 600 | 16.16% | 18.79% | 32.44% | 32.6% | 100% | 42.02% | 32.81% | 57.98% | 100% | 0.8598811
47 | maceo | CaO | 5% | 0.5 | 2.238 | 600 | 21.97% | 27.07% | 29.2% | 21.76% | 100% | 41.43% | 33.17% | 58.57% | 100% | 0.8116351
48 | maceo | CaO | 5% | 0.5 | 2.238 | 600 | 22.52% | 27.22% | 29.36% | 20.9% | 100% | 41.43% | 33.17% | 58.57% | 100% | 0.8273187
49 | maceo | CaO | 0% | 0.25 | 1.066 | 600 | 23.24% | 26.39% | 29.44% | 20.93% | 100% | 45.41% | 31.51% | 54.59% | 100% | 0.8808551
50 | maceo | CaO | 0% | 0.5 | 2.238 | 600 | 23.57% | 29.04% | 27.69% | 19.69% | 100% | 42.8% | 29.03% | 57.2% | 100% | 0.8116351
51 | maceo | MgO | 5% | 0.5 | 2.238 | 600 | 17.8% | 27.53% | 36.54% | 18.13% | 100% | 41.43% | 33.17% | 58.57% | 100% | 0.6463272
52 | maceo | MgO | 0% | 0.25 | 1.066 | 600 | 17.6% | 26.3% | 38.3% | 17.8% | 100% | 45.41% | 31.51% | 54.59% | 100% | 0.6691367
53 | maceo | MgO | 0% | 0.5 | 2.238 | 600 | 16.57% | 28.94% | 37.23% | 17.26% | 100% | 42.8% | 29.03% | 57.2% | 100% | 0.5726123
54 | maceo | No CAT | 0% | 0.25 | 1.066 | 600 | 13.23% | 18.52% | 29.78% | 38.47% | 100% | 45.41% | 31.51% | 54.59% | 100% | 0.7141964
55 | maceo | No CAT | 0% | 0.5 | 2.238 | 600 | 16.39% | 20.53% | 29.58% | 33.5% | 100% | 42.8% | 29.03% | 57.2% | 100% | 0.7984197
56 | maceo | No CAT | 0% | 1 | 4.475 | 600 | 15.75% | 21.93% | 31.91% | 30.41% | 100% | 15.25% | 46.31% | 84.75% | 100% | 0.7184746
57 | amazonas | CaO | 5% | 0.25 | 1.066 | 800 | 34.83% | 27.91% | 19.17% | 18.09% | 100% | 17.19% | 43.77% | 82.81% | 100% | 1.24797
58 | amazonas | CaO | 5% | 0.5 | 2.238 | 800 | 37.18% | 21.54% | 29.34% | 11.95% | 100% | 17.83% | 31.48% | 82.17% | 100% | 1.726192
59 | amazonas | CaO | 5% | 1 | 4.475 | 800 | 37.76% | 25.91% | 27.56% | 8.776% | 100% | 20.42% | 28.81% | 79.58% | 100% | 1.457534
60 | amazonas | MgO | 5% | 0.25 | 1.066 | 800 | 32.31% | 23.42% | 32.58% | 11.69% | 100% | 17.19% | 43.77% | 82.81% | 100% | 1.379187
61 | amazonas | MgO | 5% | 0.5 | 2.238 | 800 | 33.22% | 21.55% | 30.51% | 14.72% | 100% | 17.83% | 31.48% | 82.17% | 100% | 1.541363
62 | amazonas | MgO | 5% | 1 | 4.475 | 800 | 35.53% | 24.22% | 31.25% | 9.005% | 100% | 20.42% | 28.81% | 79.58% | 100% | 1.466964
63 | amazonas | No CAT | 5% | 0.25 | 1.066 | 800 | 23.71% | 19.55% | 29.99% | 26.75% | 100% | 17.19% | 43.77% | 82.81% | 100% | 1.212582
64 | amazonas | No CAT | 5% | 0.5 | 2.238 | 800 | 24.1% | 21.66% | 29.99% | 24.26% | 100% | 17.83% | 31.48% | 82.17% | 100% | 1.112677
65 | amazonas | No CAT | 5% | 1 | 4.475 | 800 | 21.8% | 18.61% | 29.14% | 30.45% | 100% | 20.42% | 28.81% | 79.58% | 100% | 1.17155
66 | cimitarra | CaO | 10% | 0.25 | 1.066 | 800 | 34.27% | 19.58% | 26.19% | 19.96% | 100% | 22.25% | 21.84% | 77.75% | 100% | 1.750769
67 | cimitarra | CaO | 10% | 0.5 | 2.238 | 800 | 33.71% | 20.59% | 28.26% | 17.44% | 100% | 42% | 21.74% | 58% | 100% | 1.636785
68 | cimitarra | CaO | 10% | 1 | 4.475 | 800 | 34.83% | 20.14% | 25.1% | 19.93% | 100% | 21.28% | 21.56% | 78.72% | 100% | 1.729682
69 | cimitarra | MgO | 10% | 0.25 | 1.066 | 800 | 30.25% | 23.92% | 31.55% | 14.28% | 100% | 22.25% | 21.84% | 77.75% | 100% | 1.26493
70 | cimitarra | MgO | 10% | 0.5 | 2.238 | 800 | 36.22% | 20.17% | 30.67% | 12.94% | 100% | 42% | 21.74% | 58% | 100% | 1.796062
71 | cimitarra | MgO | 10% | 1 | 4.475 | 800 | 33.43% | 24.69% | 32.56% | 9.314% | 100% | 21.28% | 21.56% | 78.72% | 100% | 1.353684
72 | cimitarra | No CAT | 10% | 0.25 | 1.066 | 800 | 23.54% | 17.78% | 30.7% | 27.98% | 100% | 22.25% | 21.84% | 77.75% | 100% | 1.323722
73 | cimitarra | No CAT | 10% | 0.5 | 2.238 | 800 | 22% | 17.2% | 29.39% | 31.42% | 100% | 42% | 21.74% | 58% | 100% | 1.279044
74 | cimitarra | No CAT | 10% | 1 | 4.475 | 800 | 25.01% | 18.61% | 31.17% | 25.21% | 100% | 21.28% | 21.56% | 78.72% | 100% | 1.344082
75 | maceo | CaO | 0% | 0.25 | 1.066 | 800 | 34.51% | 25.85% | 26.76% | 12.88% | 100% | 23.62% | 14.62% | 76.38% | 100% | 1.334989
76 | maceo | CaO | 0% | 0.5 | 2.238 | 800 | 34.68% | 25.83% | 26.7% | 12.8% | 100% | 24.19% | 12.14% | 75.81% | 100% | 1.342819
77 | maceo | CaO | 0% | 1 | 4.475 | 800 | 34.93% | 25.81% | 26.53% | 12.73% | 100% | 26.16% | 12.03% | 73.84% | 100% | 1.35337
78 | maceo | MgO | 0% | 0.25 | 1.066 | 800 | 29.15% | 34.42% | 32.01% | 4.42% | 100% | 23.62% | 14.62% | 76.38% | 100% | 0.8466298
79 | maceo | MgO | 0% | 0.5 | 2.238 | 800 | 27.81% | 34.13% | 31.34% | 6.721% | 100% | 24.19% | 12.14% | 75.81% | 100% | 0.8149442
80 | maceo | MgO | 0% | 1 | 4.475 | 800 | 32.17% | 23.77% | 30.32% | 13.74% | 100% | 26.16% | 12.03% | 73.84% | 100% | 1.353637
81 | maceo | No CAT | 0% | 0.25 | 1.066 | 800 | 21.39% | 35.74% | 26.16% | 16.71% | 100% | 23.62% | 14.62% | 76.38% | 100% | 0.5983747
82 | maceo | No CAT | 0% | 0.5 | 2.238 | 800 | 26.25% | 37.13% | 26.97% | 9.642% | 100% | 24.19% | 12.14% | 75.81% | 100% | 0.7068534
83 | maceo | No CAT | 0% | 1 | 4.475 | 800 | 30.83% | 23.74% | 27.65% | 17.77% | 100% | 26.16% | 12.03% | 73.84% | 100% | 1.298638
Note on B4: 6 variables de entrada: ORIGEN y CAT son categoricas (3 niveles cada una, diseño 3x3 balanceado); CARGA %, TR, N2 y T son continuas (T y TR toman 3 niveles discretos por diseño experimental; N2 y CARGA % tienen variacion continua).
Note on H4: H2 + CO + CH4 + CO2 = 1 exactamente en cada fila (dato composicional / fracciones molares). La columna 'Suma (verif.)' recalcula esta suma con una formula para chequeo. Al modelar, considerar que solo 3 de los 4 gases son independientes (el 4to queda determinado por los otros 3).
Note on M4: CONFIRMADO POR EL USUARIO: estas 3 variables se miden DESPUES de la pirolisis (caracterizan el solido/biochar resultante, no la biomasa cruda). Por lo tanto son variables de SALIDA, no deben usarse como entrada del modelo. Ademas, CENIZA + PERDIDA AL FUEGO = 1 exactamente en cada fila (colinealidad perfecta): son la misma informacion expresada de dos formas. Se recomienda modelar solo una de las dos (p.ej. CENIZA) junto con % Solido, es decir 2 salidas independientes de estas 3 columnas.
Note on Q4: H2/CO se calcula a partir de las columnas H2 y CO ya presentes en esta tabla (formula, no dato nuevo). No aporta informacion independiente: no usar como entrada ni como salida separada del modelo.

## Notas metodológicas
Variables de ENTRADA (independientes) — 6 en total
ORIGEN | Categórica, 3 niveles: amazonas, cimitarra, maceo.
CAT | Categórica, 3 niveles: CaO, MgO, No CAT.
CARGA % | Continua (0, 0.05, 0.10). Confirmado por el usuario como entrada.
TR | Continua / 3 niveles por diseño (0.25, 0.5, 1.0).
N2 | Continua (1.066 a 4.475). Correlación moderada con TR (r=0.81).
T | Continua / 3 niveles por diseño (400, 600, 800 °C). Etiquetada como 'SALIDA' en el archivo original por error; es entrada.
Variables de SALIDA (dependientes) — 7 columnas, con redundancias
H2, CO, CH4, CO2 | Composición de gas. Suman exactamente 1 en cada fila (dato composicional). Solo 3 de los 4 son independientes.
CENIZA, % Solido, PERDIDA AL FUEGO | Caracterización del sólido/biochar, medida DESPUÉS de la pirólisis (confirmado por el usuario) — son salidas, no entradas. CENIZA + PERDIDA AL FUEGO = 1 exactamente (colinealidad perfecta): usar solo una de las dos como salida independiente.
Columnas de REFERENCIA (no usar en el modelo)
H2/CO | Calculada a partir de H2 y CO ya presentes en la tabla.
Pendiente de decidir con el usuario
Estrategia para modelar los 4 gases composicionales | Opciones: (a) modelar 3 y derivar el 4to por resta; (b) modelar los 4 independientemente y normalizar al final; (c) transformación log-ratio (Aitchison) antes de modelar.